## 样例数据
名称：增材制造原位钽钛合金工艺研究数据集
序号 | 材料 | 粉末混合方法 | 工艺 | 主要工艺参数 | 金相图片 | 金相描述 | 室温拉伸性能 |  |  | 最优工艺
[7 empty] | 抗拉强度MPa | 屈服强度MPa | 断后伸长率%
1 | 钽钛合金 | 球磨法：Ta：Ti质量比1：1混合 | 激光粉末床熔融 | 打印参数：180W（激光功率），500mm/s（扫描速度），0.08mm（扫描间距），粉末层厚0.02mm |  | 孔洞和未熔颗粒 | — | — | — | 否
2 | 钽钛合金 | 球磨法：Ta：Ti质量比1：1混合 | 激光粉末床熔融 | 打印参数：180W（激光功率），500mm/s（扫描速度），0.08mm（扫描间距），粉末层厚0.02mm |  | 孔洞和未熔颗粒 | — | — | — | 否
3 | 钽钛合金 | 球磨法：Ta：Ti质量比1：1混合 | 激光粉末床熔融 | 打印参数：180W（激光功率），500mm/s（扫描速度），0.08mm（扫描间距），粉末层厚0.02mm |  | 孔洞和未熔颗粒 | — | — | — | 否