## Sheet1
样品名称 | 委托单位 | 生产单位 | 检测类别 | 收样日期 | 验讫日期 | 样品组分比例 | 判定依据 | 检测结论 | 关键检测项目及合格情况 | 检测机构 | 关键性能达标冗余系数（中间列 1） | 检测依据权威度评分（中间列 2） | 检测项目覆盖完整度评分（中间列 3） | 涂料产品综合质量合规得分 | 涂料产品综合质量合规等级（核心列）
醇酸防锈漆 | 海丰县美达化工涂料有限公司 | 海丰县美达化工涂料有限公司 | 委托检测 | 2025 年 06 月 05 日 | 2025 年 06 月 26 日 | 10:2（主漆：稀释剂，质量比） | Q/MDTL 1-2024《醇酸防锈漆》 | 本次委托检测共检 11 项，所检项目全部符合标准的要求 | 在容器中的状态、施工性、涂膜外观、粘度、细度、干燥时间、柔韧性、遮盖力、附着力、耐盐水性、耐硝基性，全部合格 | 广东产品质量监督检验研究院 | 1.2 | 75 | 100 | 74.5 | B 级（良好级）
醇酸磁漆 | 海丰县美达化工涂料有限公司 | 海丰县美达化工涂料有限公司 | 委托检测 | 2025 年 06 月 05 日 | 2025 年 06 月 26 日 | 10:2（主漆：稀释剂，质量比） | Q/MDTL 3-2024《改性醇酸磁漆 / 消防管道防腐漆 (醇酸型)》（醇酸磁漆面漆） | 本次委托检测共检 12 项，所检项目全部符合标准的要求 | 在容器中的状态、施工性、涂膜外观、粘度、细度、干燥时间、柔韧性、遮盖力、附着力、光泽、不挥发物含量、耐水性，全部合格 | 广东产品质量监督检验研究院 | 1.2 | 75 | 109.1 | 76.78 | B 级（良好级）
醇酸调合漆 | 海丰县美达化工涂料有限公司 | 海丰县美达化工涂料有限公司 | 委托检测 | 2025 年 06 月 05 日 | 2025 年 06 月 26 日 | 10:2（主漆：稀释剂，质量比） | Q/MDTL 2-2024《水溶性醇酸调合漆和水溶性醇酸钢结构漆》 | 本次委托检测共检 11 项，所检项目全部符合标准的要求 | 在容器中的状态、施工性、涂膜外观、粘度、细度、干燥时间、柔韧性、遮盖力、光泽、不挥发物含量、耐水性，全部合格 | 广东产品质量监督检验研究院 | 1.2 | 75 | 100 | 74.5 | B 级（良好级）
醇酸钢结构漆 | 海丰县美达化工涂料有限公司 | 海丰县美达化工涂料有限公司 | 委托检测 | 2025 年 06 月 05 日 | 2025 年 06 月 26 日 | 10:2（主漆：稀释剂，质量比） | Q/MDTL 2-2024《水溶性醇酸调合漆和水溶性醇酸钢结构漆》（水溶性醇酸钢结构面漆） | 本次委托检测共检 11 项，所检项目全部符合标准的要求 | 在容器中的状态、施工性、涂膜外观、粘度、细度、干燥时间、柔韧性、遮盖力、光泽、不挥发物含量、耐水性，全部合格 | 广东产品质量监督检验研究院 | 1.2 | 75 | 100 | 74.5 | B 级（良好级）
丙烯酸锤纹漆 | 海丰县美达化工涂料有限公司 | 海丰县美达化工涂料有限公司 | 委托检测 | 2025 年 06 月 05 日 | 2025 年 06 月 26 日 | 10:2（主漆：稀释剂，质量比） | Q/MDTL 8-2024《丙烯酸金属漆 (单组份)》(面漆) | 本次委托检测共检 9 项，所检项目全部符合标准的要求 | 在容器中的状态、施工性、漆膜外观、粘度、柔韧性、遮盖力、附着力、不挥发物含量、耐水性，全部合格 | 广东产品质量监督检验研究院 | 1.2 | 75 | 100 | 74.5 | B 级（良好级）
丙烯酸金属漆 | 海丰县美达化工涂料有限公司 | 海丰县美达化工涂料有限公司 | 委托检测 | 2025 年 06 月 05 日 | 2025 年 06 月 26 日 | 10:2（主漆：稀释剂，质量比） | Q/MDTL8-2024《丙烯酸金属漆 (单组份)》(面漆) | 本次委托检测共检 9 项，所检项目全部符合标准的要求 | 在容器中的状态、施工性、漆膜外观、粘度、柔韧性、遮盖力、附着力、耐水性等，全部合格 | 广东产品质量监督检验研究院 | 1.2 | 75 | 100 | 74.5 | B 级（良好级）
丙烯酸聚氨酯金属漆 (双组份) | 海丰县美达化工涂料有限公司 | 海丰县美达化工涂料有限公司 | 委托检测 | 2025 年 06 月 05 日 | 2025 年 06 月 26 日 | 4:1:1 (主漆：固化剂：稀释剂，质量比) | Q/MDTL9-2024《丙烯酸聚氨酯金属漆 (双组份)》 | 本次委托检测共检 11 项，所检项目全部符合标准的要求 | 在容器中的状态、流出时间、漆膜外观、干燥时间、不挥发物含量、柔韧性、附着力、耐冲击性、铅笔硬度、耐汽油性、耐水性，全部合格 | 广东产品质量监督检验研究院 | 1.2 | 75 | 100 | 74.5 | B 级（良好级）
丙烯酸汽车漆 | 海丰县美达化工涂料有限公司 | 海丰县美达化工涂料有限公司 | 委托检测 | 2025 年 06 月 05 日 | 2025 年 06 月 26 日 | 10:2 (主漆：稀释剂，质量比) | Q/MDTL 8-2024《丙烯酸金属漆 (单组份)》(面漆) | 本次委托检测共检 9 项，所检项目全部符合标准的要求 | 在容器中的状态、施工性、漆膜外观、粘度、柔韧性、遮盖力、附着力、不挥发物含量、耐水性，全部合格 | 广东产品质量监督检验研究院 | 1.2 | 75 | 100 | 74.5 | B 级（良好级）
丙烯酸速干磁漆 | 海丰县美达化工涂料有限公司 | 海丰县美达化工涂料有限公司 | 委托检测 | 2025 年 06 月 05 日 | 2025 年 06 月 26 日 | 10:2 (主漆：稀释剂，质量比) | Q/MDTL8-2024《丙烯酸金属漆 (单组份)》(面漆) | 本次委托检测共检 9 项，所检项目全部符合标准的要求 | 在容器中的状态、施工性、漆膜外观、粘度、柔韧性、遮盖力、附着力、耐水性，全部合格 | 广东产品质量监督检验研究院 | 1.2 | 75 | 100 | 74.5 | B 级（良好级）
不锈钢铝合金专用底漆 (双组份) | 海丰县美达化工涂料有限公司 | 海丰县美达化工涂料有限公司 | 委托检测 | 2025 年 06 月 20 日 | 2025 年 07 月 11 日 | 6:1:3 (主漆：固化剂：稀释剂，质量比) | Q/MDTL 41-2025《不锈钢铝合金专用底漆》 | 本次委托检测共检 8 项，所检项目全部符合标准的要求 | 漆膜外观、细度、划格试验、耐冲击性、干燥时间、耐水性、耐碱性、耐盐水性，全部合格 | 广东产品质量监督检验研究院 | 1.2 | 75 | 80 | 69.5 | C 级（合格级）
防腐木蜡油 | 海丰县美达化工涂料有限公司 | 海丰县美达化工涂料有限公司 | 委托检测 | 2025 年 06 月 05 日 | 2025 年 06 月 23 日 | 单组份不稀释 | Q/MDTL 12-2024《防腐木蜡油》 | 本次委托检测共检 4 项，所检项目全部符合标准的要求 | 干燥时间、附着力、耐水性、耐碱性，全部合格 | 广东产品质量监督检验研究院 | 1.2 | 75 | 100 | 74.5 | B 级（良好级）
氟碳钢结构漆 (双组份) | 海丰县美达化工涂料有限公司 | 海丰县美达化工涂料有限公司 | 委托检测 | 2025 年 06 月 05 日 | 2025 年 06 月 26 日 | 9:1:2 (主漆：固化剂：稀释剂，质量比) | Q/MDTL 11-2024《氟碳钢结构漆 (双组份)》 | 本次委托检测共检 10 项，所检项目全部符合标准的要求 | 在容器中的状态、流出时间、漆膜外观、干燥时间、不挥发物含量、柔韧性、附着力、耐冲击性、铅笔硬度、耐水性，全部合格 | 广东产品质量监督检验研究院 | 1.2 | 75 | 100 | 74.5 | B 级（良好级）
氟碳合金漆 (双组份) | 海丰县美达化工涂料有限公司 | 海丰县美达化工涂料有限公司 | 委托检测 | 2025 年 06 月 05 日 | 2025 年 06 月 21 日 | 9:1:2 (主漆：固化剂：稀释剂，质量比) | Q/MDTL 11-2024 《氟碳钢结构漆 (双组份)》 | 本次委托检测共检 10 项，所检项目全部符合标准的要求 | 在容器中的状态、流出时间、漆膜外观、干燥时间、不挥发物含量、柔韧性、附着力、耐冲击性、铅笔硬度、耐水性，全部合格 | 广东产品质量监督检验研究院 | 1.2 | 75 | 100 | 74.5 | B 级（良好级）
氟碳金属漆 (双组份) | 海丰县美达化工涂料有限公司 | 海丰县美达化工涂料有限公司 | 委托检测 | 2025 年 06 月 05 日 | 2025 年 06 月 26 日 | 9:1:2 (主漆：固化剂：稀释剂，质量比) | Q/MDTL 11-2024《氟碳钢结构漆 (双组份)》 | 本次委托检测共检 10 项，所检项目全部符合标准的要求 | 在容器中的状态、流出时间、漆膜外观、干燥时间、不挥发物含量、柔韧性、附着力、耐冲击性、铅笔硬度、耐水性，全部合格 | 广东产品质量监督检验研究院 | 1.2 | 75 | 100 | 74.5 | B 级（良好级）
改性醇酸磁漆 | 海丰县美达化工涂料有限公司 | 海丰县美达化工涂料有限公司 | 委托检测 | 2025 年 06 月 05 日 | 2025 年 06 月 26 日 | 10:2 (主漆：稀释剂，质量比) | Q/MDTL 3-2024《改性醇酸磁漆 / 消防管道防腐漆 (醇酸型)》(改性醇酸磁漆面漆) | 本次委托检测共检 12 项，所检项目全部符合标准的要求 | 在容器中的状态、施工性、涂膜外观、粘度、细度、干燥时间、柔韧性、遮盖力、附着力、光泽、不挥发物含量、耐水性，全部合格 | 广东产品质量监督检验研究院 | 1.2 | 75 | 109.1 | 76.78 | B 级（良好级）
改性酚醛磁漆 | 海丰县美达化工涂料有限公司 | 海丰县美达化工涂料有限公司 | 委托检测 | 2025 年 06 月 05 日 | 2025 年 06 月 26 日 | 10:2 (主漆：稀释剂，质量比) | Q/MDTL 2-2024《水溶性醇酸调合漆和水溶性醇酸钢结构漆》 | 本次委托检测共检 11 项，所检项目全部符合标准的要求 | 在容器中的状态、施工性、涂膜外观、粘度、细度、干燥时间、柔韧性、遮盖力、光泽、不挥发物含量、耐水性，全部合格 | 广东产品质量监督检验研究院 | 1.2 | 75 | 100 | 74.5 | B 级（良好级）
高耐磨马路划线漆 | 海丰县美达化工涂料有限公司 | 海丰县美达化工涂料有限公司 | 委托检测 | 2025 年 06 月 05 日 | / | 10:2 (主漆：稀释剂，质量比) | 《高耐磨马路划线漆》 | 本次委托检测共检 10 项，所检项目全部符合标准的要求 | 施工性、漆膜外观、粘度、细度、干燥时间、柔韧性、遮盖力、耐水性等，全部合格 | 广东产品质量监督检验研究院 | 1.2 | 70 | 100 | 73 | B 级（良好级）
环保开稀水 | 海丰县美达化工涂料有限公司 | 海丰县美达化工涂料有限公司 | 委托检测 | / | 2025 年 06 月 01 日 | 单组份 | Q/MDTL 4-2024《环保开稀水》 | 本次委托检测共检 3 项，所检项目全部符合标准的要求 | 外观、颜色 (铁钴比色计)、水分，全部合格 | 广东产品质量监督检验研究院 | 1.2 | 75 | 100 | 74.5 | B 级（良好级）
丙烯酸金属防腐漆 (双组份) | 海丰县美达化工涂料有限公司 | 海丰县美达化工涂料有限公司 | 委托检测 | 2025 年 06 月 05 日 | 2025 年 06 月 26 日 | 主漆 1kg + 固化剂 0.2kg + 稀释剂 0.2kg | Q/MDTL 9-2024《丙烯酸聚氨酯金属漆 (双组份)》 | 本次委托检测共检 11 项，所检项目全部符合标准的要求 | 在容器中的状态、流出时间、漆膜外观、干燥时间、不挥发物含量、弯曲试验、划格试验、耐冲击性、铅笔硬度、耐汽油性、耐水性，全部合格 | 广东产品质量监督检验研究院 | 1.2 | 75 | 100 | 74.5 | B 级（良好级）
丙烯酸地坪漆 | 海丰县美达化工涂料有限公司 | 海丰县美达化工涂料有限公司 | 委托检测 | 2025 年 06 月 05 日 | 2025 年 06 月 26 日 | 主剂：稀释剂 = 10:2 (质量比) | Q/MDTL 7-2024 《丙烯酸地坪漆》 | 本次委托检测共检 11 项，所检项目全部符合标准的要求 | 在容器中的状态、施工性、涂膜颜色和外观、粘度、干燥时间、柔韧性、遮盖力、附着力、光泽、不挥发物含量、耐水性，全部合格 | 广东产品质量监督检验研究院 | 1.2 | 75 | 110 | 77 | B 级（良好级）
环氧富锌底漆 (双组份) | 海丰县美达化工涂料有限公司 | 海丰县美达化工涂料有限公司 | 委托检测 | 2025 年 06 月 05 日 | 2025 年 07 月 03 日 | 10:1:3 (主漆：固化剂：稀释剂，质量比) | HG/T 3668-2020《富锌底漆》(II 型有机富锌底漆 溶剂型有机富锌底漆) | 本次委托检测共检 10 项，其中密度 (23°C) 项目为实测值，其余所检项目全部符合标准的要求 | 在容器中状态、不挥发物含量、适用期、施工性能、涂膜外观、干燥时间、耐冲击性、附着力、耐盐雾性，全部合格；密度 (23°C) 实测值 1.850g/mL | 广东产品质量监督检验研究院 | 1.2 | 90 | 100 | 79 | B 级（良好级）
环氧防腐面漆 (双组份) | 海丰县美达化工涂料有限公司 | 海丰县美达化工涂料有限公司 | 委托检测 | 2025 年 06 月 20 日 | 2025 年 07 月 11 日 | 4:1:3 (主漆：固化剂：稀释剂，质量比) | Q/MDTL 33-2024《环氧防腐面漆 (双组份)》 | 本次委托检测共检 10 项，所检项目全部符合标准的要求 | 在容器中状态、施工性、耐弯曲性、耐冲击性、干燥时间、不挥发物含量、适用期、耐酸性、耐湿热性、耐盐雾性，全部合格 | 广东产品质量监督检验研究院 | 1.2 | 75 | 100 | 74.5 | B 级（良好级）
环氧煤沥青防腐漆 (双组份) | 海丰县美达化工涂料有限公司 | 海丰县美达化工涂料有限公司 | 委托检测 | 2025 年 06 月 05 日 | 2025 年 07 月 21 日 | 主漆 1kg + 固化剂 0.2kg + 稀释剂 0.2kg | GB/T 27806-2011《环氧沥青防腐涂料》(普通型) | 本次委托检测共检 13 项，所检项目全部符合标准的要求 | 在容器中状态、干燥时间、漆膜外观、弯曲试验、耐冲击性、耐酸性、耐碱性、耐汽油性、耐盐雾性等，全部合格 | 广东产品质量监督检验研究院 | 1.2 | 100 | 120 | 87 | A 级（优秀级）
环氧树脂封闭底 (双组份) | 海丰县美达化工涂料有限公司 | 海丰县美达化工涂料有限公司 | 委托检测 | 2025 年 06 月 16 日 | 2025 年 07 月 02 日 | 主漆：固化剂 = 1:1 (质量比) | Q/MDTL 42-2025《环氧树脂封闭底 (双组份)》 | 本次委托检测共检 5 项，所检项目全部符合标准的要求；耐冲击性为实测值 | 在容器中的状态、涂膜外观、干燥时间、耐水性，全部合格；耐冲击性实测涂膜无裂纹、无剥落 | 广东产品质量监督检验研究院 | 1.2 | 75 | 100 | 74.5 | B 级（良好级）
环氧云铁中间漆 (双组份) | 海丰县美达化工涂料有限公司 | 海丰县美达化工涂料有限公司 | 委托检测 | 2025 年 06 月 05 日 | / | 主漆 1kg + 固化剂 0.2kg + 稀释剂 0.2kg | HG/T 4340-2012《环氧云铁中间漆》(非冬用型) | 本次委托检测所检项目全部符合标准的要求 | 在容器中状态、不挥发物含量、适用期、干燥时间、柔韧性、耐冲击性、附着力等，全部合格 | 广东产品质量监督检验研究院 | 1.2 | 85 | 100 | 77.5 | B 级（良好级）
聚氨酯面漆 (双组份) | 海丰县美达化工涂料有限公司 | 海丰县美达化工涂料有限公司 | 委托检测 | 2025 年 06 月 05 日 | 2025 年 06 月 26 日 | 主漆 1kg + 固化剂 0.2kg + 稀释剂 0.2kg | HG/T 2454-2014 | 本次委托检测所检项目全部符合标准的要求 | 在容器中状态、细度、不挥发物含量、干燥时间、涂膜外观、铅笔硬度、耐冲击性、弯曲试验、划格试验、耐酸性等，全部合格；光泽 (60°) 实测值 87.9 | 广东产品质量监督检验研究院 | 1.2 | 85 | 100 | 77.5 | B 级（良好级）
氯化橡胶防腐漆 | 海丰县美达化工涂料有限公司 | 海丰县美达化工涂料有限公司 | 委托检测 | 2025 年 06 月 05 日 | 2025 年 06 月 26 日 | 10:2 (主漆：稀释剂，质量比) | Q/MDTL 35-2024《氯化橡胶防腐漆》(面漆) | 本次委托检测共检 12 项，所检项目全部符合标准的要求 | 在容器中的状态、施工性、涂膜外观、粘度、细度、干燥时间、柔韧性、遮盖力、附着力、光泽、不挥发物含量、耐水性，全部合格 | 广东产品质量监督检验研究院 | 1.2 | 75 | 109.1 | 76.78 | B 级（良好级）
全效氟碳面漆 (双组份) | 海丰县美达化工涂料有限公司 | 海丰县美达化工涂料有限公司 | 委托检测 | 2025 年 06 月 05 日 | 2025 年 06 月 26 日 | 9:1:2 (主漆：固化剂：稀释剂，质量比) | Q/MDTL11-2024《氟碳钢结构漆 (双组份)》 | 本次委托检测共检 10 项，所检项目全部符合标准的要求 | 在容器中的状态、流出时间、漆膜外观、干燥时间、不挥发物含量、柔韧性、附着力、耐冲击性、铅笔硬度、耐水性，全部合格 | 广东产品质量监督检验研究院 | 1.2 | 75 | 100 | 74.5 | B 级（良好级）
水溶性醇酸调合磁漆 | 海丰县美达化工涂料有限公司 | 海丰县美达化工涂料有限公司 | 委托检测 | 2025 年 06 月 05 日 | 2025 年 06 月 26 日 | 10:2 (主漆：稀释剂，质量比) | Q/MDTL 2-2024《水溶性醇酸调合漆和水溶性醇酸钢结构漆》 (水溶性醇酸钢结构面漆) | 本次委托检测共检 11 项，所检项目全部符合标准的要求 | 在容器中的状态、施工性、涂膜外观、粘度、细度、干燥时间、柔韧性、遮盖力、光泽、不挥发物含量、耐水性，全部合格 | 广东产品质量监督检验研究院 | 1.2 | 75 | 100 | 74.5 | B 级（良好级）
水溶性醇酸调合漆 | 海丰县美达化工涂料有限公司 | 海丰县美达化工涂料有限公司 | 委托检测 | 2025 年 06 月 05 日 | 2025 年 06 月 26 日 | 10:2 (主漆：稀释剂，质量比) | Q/MDTL 2-2024 《水溶性醇酸调合漆和水溶性醇酸钢结构漆》 (水溶性醇酸钢结构面漆) | 本次委托检测共检 11 项，所检项目全部符合标准的要求 | 在容器中的状态、施工性、涂膜外观、粘度、细度、干燥时间、柔韧性、遮盖力、光泽、不挥发物含量、耐水性，全部合格 | 广东产品质量监督检验研究院 | 1.2 | 75 | 100 | 74.5 | B 级（良好级）
水溶性醇酸钢结构漆 | 海丰县美达化工涂料有限公司 | 海丰县美达化工涂料有限公司 | 委托检测 | 2025 年 06 月 05 日 | 2025 年 06 月 26 日 | 10:2 (主漆：稀释剂，质量比) | Q/MDTL 2-2024《水溶性醇酸调合漆和水溶性醇酸钢结构漆》(水溶性醇酸钢结构面漆) | 本次委托检测共检 11 项，所检项目全部符合标准的要求 | 在容器中的状态、施工性、涂膜外观、粘度、细度、干燥时间、柔韧性、遮盖力、光泽、不挥发物含量、耐水性，全部合格 | 广东产品质量监督检验研究院 | 1.2 | 75 | 100 | 74.5 | B 级（良好级）
水性环氧地坪涂料 (双组份) | 海丰县美达化工涂料有限公司 | 海丰县美达化工涂料有限公司 | 委托检测 | / | / | 主漆：固化剂：水 = 4:1:0.5 (质量比) | HG/T 5057-2016《水性环氧地坪涂料》(面漆) | 本次委托检测共检 7 项，所检项目全部符合标准的要求 | 在容器中状态、干燥时间、弯曲试验、铅笔硬度、耐冲击性、耐油性，全部合格 | 广东产品质量监督检验研究院 | 1.2 | 87 | 70 | 70.6 | B 级（良好级）
水性环氧富锌底漆 (双组份) | 海丰县美达化工涂料有限公司 | 海丰县美达化工涂料有限公司 | 委托检测 | / | 2025 年 07 月 04 日 | 6:1:0.8 (主漆：固化剂：水，质量比) | Q/MDTL 24-2024《水性环氧富锌底漆 (双组份)》 | 本次委托检测共检 7 项，所检项目全部符合标准的要求；密度为实测值 | 在容器中状态、不挥发分、施工性、干燥时间、耐冲击性、附着力，全部合格；密度 (23°C, 混合后) 实测值 1.374g/mL | 广东产品质量监督检验研究院 | 1.2 | 75 | 100 | 74.5 | B 级（良好级）
水性环氧中间漆 (双组份) | 海丰县美达化工涂料有限公司 | 海丰县美达化工涂料有限公司 | 委托检测 | 2025 年 06 月 18 日 | 2025 年 07 月 04 日 | 6:1:0.8 (主漆：固化剂：水，质量比) | Q/MDTL 25-2024 《水性环氧中间漆 (双组份)》 | 本次委托检测共检 8 项，其中流挂性为实测值，其余所检项目全部符合标准的要求 | 在容器中状态、不挥发物含量、适用期、干燥时间、弯曲试验、耐冲击性、附着力，全部合格 | 广东产品质量监督检验研究院 | 1.2 | 75 | 114.3 | 78.08 | B 级（良好级）
水性聚氨酯面漆 (双组份) | 海丰县美达化工涂料有限公司 | 海丰县美达化工涂料有限公司 | 委托检测 | 2025 年 06 月 18 日 | 2025 年 07 月 31 日 | 主漆 1kg + 固化剂 0.2kg | HG/T 4761-2014《水性聚氨酯涂料》(金属表面用涂料面漆室外用) | 本次委托检测所检项目全部符合标准的要求 | 在容器中状态、干燥时间、弯曲试验、耐冲击性、耐人工气候老化性，全部合格；不挥发物含量、光泽 (60°) 为实测值 | 广东产品质量监督检验研究院 | 1.2 | 85 | 100 | 77.5 | B 级（良好级）
环氧地坪漆 (双组份) | 海丰县美达化工涂料有限公司 | 海丰县美达化工涂料有限公司 | 委托检测 | 2025 年 06 月 05 日 | 2025 年 06 月 26 日 | 主漆：固化剂：稀释剂 = 10:1:3 (质量比) | GB/T 22374-2018《地坪涂装材料》 | 本次委托检测共检 10 项，所检项目全部符合标准的要求 | 在容器中状态、施工性、涂膜颜色和外观、粘度、干燥时间、柔韧性、遮盖力、耐冲击性、铅笔硬度、耐水性，全部合格 | 广东产品质量监督检验研究院 | 1.2 | 102 | 100 | 82.6 | A 级（优秀级）
醇酸防锈漆 - 粘度检测项 | 海丰县美达化工涂料有限公司 | 海丰县美达化工涂料有限公司 | 委托检测 | 2025 年 06 月 05 日 | 2025 年 06 月 26 日 | 10:2（主漆：稀释剂，质量比） | GB/T 6753.4-1998 | 符合标准要求 | 粘度 (ISO 6 号杯，23°C)，检测结果 > 100s，标准要求≥35s，判定合格 | 广东产品质量监督检验研究院 | 2.857 | 100 | 100 | 119.28 | S 级（卓越级）
醇酸防锈漆 - 附着力检测项 | 海丰县美达化工涂料有限公司 | 海丰县美达化工涂料有限公司 | 委托检测 | 2025 年 06 月 05 日 | 2025 年 06 月 26 日 | 10:2（主漆：稀释剂，质量比） | GB/T 9286-2021 | 符合标准要求 | 附着力 (划格间距 1mm)，检测结果 1 级，标准要求≤2 级，判定合格 | 广东产品质量监督检验研究院 | 2 | 105 | 100 | 101.5 | S 级（卓越级）
醇酸防锈漆 - 柔韧性检测项 | 海丰县美达化工涂料有限公司 | 海丰县美达化工涂料有限公司 | 委托检测 | 2025 年 06 月 05 日 | 2025 年 06 月 26 日 | 10:2（主漆：稀释剂，质量比） | GB/T 1731-2020 | 符合标准要求 | 柔韧性，检测结果 1mm，标准要求≤2mm，判定合格 | 广东产品质量监督检验研究院 | 2 | 105 | 100 | 101.5 | S 级（卓越级）
丙烯酸金属漆 - 遮盖力检测项 | 海丰县美达化工涂料有限公司 | 海丰县美达化工涂料有限公司 | 委托检测 | 2025 年 06 月 05 日 | 2025 年 06 月 26 日 | 10:2（主漆：稀释剂，质量比） | GB/T 23981.2-2023 | 符合标准要求 | 遮盖力 (其他色)，检测结果 83g/m²，标准要求≤220g/m²，判定合格 | 广东产品质量监督检验研究院 | 2.651 | 105 | 100 | 116.15 | S 级（卓越级）
丙烯酸聚氨酯金属漆 - 铅笔硬度检测项 | 海丰县美达化工涂料有限公司 | 海丰县美达化工涂料有限公司 | 委托检测 | 2025 年 06 月 05 日 | 2025 年 06 月 26 日 | 4:1:1 (主漆：固化剂：稀释剂，质量比) | GB/T 6739-2022 | 符合标准要求 | 铅笔硬度 (擦伤)，检测结果 H 级，标准要求≥H 级，判定合格 | 广东产品质量监督检验研究院 | 1.2 | 105 | 100 | 83.5 | A 级（优秀级）
环氧富锌底漆 - 耐盐雾性检测项 | 海丰县美达化工涂料有限公司 | 海丰县美达化工涂料有限公司 | 委托检测 | 2025 年 06 月 05 日 | 2025 年 07 月 03 日 | 10:1:3 (主漆：固化剂：稀释剂，质量比) | GB/T 1771-2007、HG/T 3668-2020 | 符合标准要求 | 耐盐雾性 (200h)，检测结果划痕处单向腐蚀蔓延 0.9mm，未划痕区不起泡、不生锈、不开裂、不剥落，标准要求划痕处单向腐蚀蔓延≤2.0mm；未划痕区不起泡、不生锈、不开裂、不剥落，判定合格 | 广东产品质量监督检验研究院 | 2.222 | 100 | 100 | 105 | S 级（卓越级）
环氧富锌底漆 - 附着力检测项 | 海丰县美达化工涂料有限公司 | 海丰县美达化工涂料有限公司 | 委托检测 | 2025 年 06 月 05 日 | 2025 年 07 月 03 日 | 10:1:3 (主漆：固化剂：稀释剂，质量比) | GB/T 5210-2006、HG/T 3668-2020 | 符合标准要求 | 附着力 (拉开法)，检测结果 13MPa (11.5~14.5)，100% B，标准要求≥6MPa，判定合格 | 广东产品质量监督检验研究院 | 2.167 | 100 | 100 | 103.76 | S 级（卓越级）
防腐木蜡油 - 干燥时间检测项 | 海丰县美达化工涂料有限公司 | 海丰县美达化工涂料有限公司 | 委托检测 | 2025 年 06 月 05 日 | 2025 年 06 月 23 日 | 单组份不稀释 | GB/T 1728-2020 | 符合标准要求 | 干燥时间 - 表干，检测结果 10min，标准要求≤10min，判定合格；干燥时间 - 实干，检测结果 2h，标准要求≤2h，判定合格 | 广东产品质量监督检验研究院 | 1 | 105 | 100 | 79 | B 级（良好级）
改性醇酸磁漆 - 不挥发物含量检测项 | 海丰县美达化工涂料有限公司 | 海丰县美达化工涂料有限公司 | 委托检测 | 2025 年 06 月 05 日 | 2025 年 06 月 26 日 | 10:2 (主漆：稀释剂，质量比) | GB/T 1725-2007 | 符合标准要求 | 不挥发物含量 (125°C±2°C,1h)，检测结果 80.5%，标准要求≥50%，判定合格 | 广东产品质量监督检验研究院 | 1.61 | 100 | 100 | 91.22 | S 级（卓越级）
聚氨酯面漆 - 耐酸性检测项 | 海丰县美达化工涂料有限公司 | 海丰县美达化工涂料有限公司 | 委托检测 | 2025 年 06 月 05 日 | 2025 年 06 月 26 日 | 主漆 1kg + 固化剂 0.2kg + 稀释剂 0.2kg | GB/T 9274-1988、GB/T 1766-2008 | 符合标准要求 | 耐酸性 (50g/L H₂SO₄,48h)，检测结果无异常，标准要求 48h 无异常，判定合格 | 广东产品质量监督检验研究院 | 1.2 | 100 | 100 | 82 | A 级（优秀级）
水性环氧地坪涂料 - 铅笔硬度检测项 | 海丰县美达化工涂料有限公司 | 海丰县美达化工涂料有限公司 | 委托检测 | / | / | 主漆：固化剂：水 = 4:1:0.5 (质量比) | GB/T 6739-2006 | 符合标准要求 | 铅笔硬度 (擦伤)，检测结果 2H 级，标准要求≥HB 级，判定合格 | 广东产品质量监督检验研究院 | 1.2 | 100 | 100 | 82 | A 级（优秀级）
氯化橡胶防腐漆 - 细度检测项 | 海丰县美达化工涂料有限公司 | 海丰县美达化工涂料有限公司 | 委托检测 | 2025 年 06 月 05 日 | 2025 年 06 月 26 日 | 10:2 (主漆：稀释剂，质量比) | GB/T 6753.1-2007 | 符合标准要求 | 细度，检测结果 35μm，标准要求≤70μm，判定合格 | 广东产品质量监督检验研究院 | 2 | 100 | 100 | 100 | S 级（卓越级）
氟碳合金漆 - 耐冲击性检测项 | 海丰县美达化工涂料有限公司 | 海丰县美达化工涂料有限公司 | 委托检测 | 2025 年 06 月 05 日 | 2025 年 06 月 21 日 | 9:1:2 (主漆：固化剂：稀释剂，质量比) | GB/T 1732-1993 | 符合标准要求 | 耐冲击性 (正冲)，检测结果 50cm，标准要求≥50cm，判定合格 | 广东产品质量监督检验研究院 | 1 | 100 | 100 | 77.5 | B 级（良好级）
不锈钢铝合金专用底漆 - 耐盐水性检测项 | 海丰县美达化工涂料有限公司 | 海丰县美达化工涂料有限公司 | 委托检测 | 2025 年 06 月 20 日 | 2025 年 07 月 11 日 | 6:1:3 (主漆：固化剂：稀释剂，质量比) | GB/T 9274-1988、GB/T 1766-2008 | 符合标准要求 | 耐盐水性 (3% NaCl 溶液，48h)，检测结果无变化，标准要求 48h 无变化，判定合格 | 广东产品质量监督检验研究院 | 1.2 | 100 | 100 | 82 | A 级（优秀级）