## 铝合金模板出厂检验与质量综合评价数据集
序号 | 检验日期 | 客户单位 | 项目楼栋 | 产品型号 | 外形尺寸长度偏差（mm） | 外形尺寸宽度偏差（mm） | 肋高（mm） | 销钉孔沿板长度孔中心距偏差（mm） | 销钉孔沿板宽度孔中心距偏差（mm） | 销钉孔孔中心与板面间距偏差（mm） | 销钉孔直径（mm） | 面板端部封边与边框垂直度（°） | 板面平面度宽度方向偏差（mm） | 板面平面度长度方向偏差（mm） | 横肋凸棱直线度偏差（mm） | 横肋中纵肋与边肋高度差偏差（mm） | 两端横肋组装位移偏差（mm） | 肋间焊缝长度（mm） | 肋间焊缝高度（mm） | 封边与面板焊缝长度（mm） | 封边与面板焊脚高度（mm） | 角模垂直度（°） | 长度相对偏差率（%） | 宽度相对偏差率（%） | 肋高相对偏差率（%） | 综合质量得分 | 质量等级 | 内控预警 | 批次数控精度指数
1 | 2026-03-17 | 单位7 | 肇庆某项目8#楼 | 铝合金模板LM-65 | -0.5 | -0.4 | 64.8 | 0.4 | 0.2 | -0.4 | 16.47 | 89.7 | 0.4 | 0.6 | -0.3 | 0.7 | 0.5 | 32 | 4.5 | 31 | 4.2 | 89.7 | -0.05 | -0.05 | -0.308 | 78.6 | B | 否 | 0.71
2 | 2026-03-18 | 单位4 | 惠州某项目12#楼 | 铝合金模板LM-65 | -0.3 | -0.2 | 65.2 | 0.3 | 0.2 | -0.3 | 16.51 | 89.8 | 0.3 | 0.4 | -0.2 | 0.5 | 0.4 | 30 | 4.2 | 32 | 4.4 | 89.8 | -0.03 | -0.025 | 0.308 | 90.2 | A | 否 | 0.83
3 | 2026-04-10 | 单位8 | 珠海某公寓 | 铝合金模板LM-65 | -0.4 | -0.3 | 65.3 | 0.3 | 0.4 | -0.3 | 16.5 | 89.8 | 0.3 | 0.4 | -0.3 | 0.5 | 0.5 | 31 | 4.3 | 32 | 4.3 | 89.9 | -0.04 | -0.038 | 0.462 | 86.5 | B | 是 | 0.78