## Sheet1
实验编号 | 样品类型 | 原料种类 | 含水率(wt%) | 灰分(wt%) | 尿素用量(份) | 硼酸用量(份) | 聚乙二醇用量(份) | 聚乙二醇分子量 | 挤出进料区温度(℃) | 挤出熔融区温度(℃) | 挤出模头温度(℃) | 螺杆转速(rpm) | 限位压强(kPa) | 一阶发泡温度(℃) | 一阶升温速率(℃/min) | 一阶保温时间(h) | 二阶固化温度(℃) | 二阶升温速率(℃/min) | 二阶保温时间(h) | 碳化温度(℃) | 碳化保温时间(h) | 粉碎D50(μm) | (002)衍射角2θ(°) | 层间距d002(nm) | I_D/I_G比值 | C元素(At%) | O元素(At%) | N元素(At%) | B元素(At%) | 振实密度(g/cm³) | BET比表面积(m²/g) | 总孔容(cm³/g) | 微孔孔容(cm³/g) | 介孔/大孔孔容(cm³/g) | 平均孔径(nm) | 首次放电容量(mAh/g) | 首次充电容量(mAh/g) | 首次库伦效率(%) | 平台区容量(mAh/g) | 平台区占比(%) | 0.1C放电容量(mAh/g) | 0.5C放电容量(mAh/g) | 2.0C放电容量(mAh/g) | 5.0C放电容量(mAh/g) | 0.1C恢复容量(mAh/g) | 500次循环容量保持率(%)
D0001 | 实验组 | 木麻黄粉 | 1.5 | 1.46 | 30 | 20 | 58 | 400 | 57.8 | 112.6 | 91 | 123 | 0.92 | 180 | 0.91 | 1.9 | 280.9 | 2.01 | 1.9 | 1297 | 2.7 | 5.39 | 24.03 | 0.37 | 1.1 | 94.21 | 3.56 | 1.4 | 0.83 | 0.81 | 55.1 | 0.104 | 0.066 | 0.038 | 7.55 | 278.4 | 223.6 | 80.3 | 123 | 55 | 223.6 | 210.1 | 181 | 136.3 | 220.3 | 78.3
D0002 | 实验组 | 木麻黄粉 | 1.6 | 2.77 | 30 | 20 | 71 | 600 | 60.2 | 117.8 | 89.5 | 123 | 0.96 | 178.2 | 0.91 | 2.1 | 281.6 | 2.15 | 2.1 | 1305 | 3.2 | 5.44 | 24.03 | 0.37 | 1.08 | 94.28 | 3.4 | 1.49 | 0.83 | 0.78 | 68.9 | 0.126 | 0.075 | 0.051 | 7.31 | 281.8 | 223.2 | 79.2 | 122.8 | 55 | 223.2 | 210 | 181 | 136.4 | 219.9 | 79.1
D0003 | 实验组 | 木麻黄粉 | 0.6 | 1.82 | 30 | 20 | 52 | 400 | 62.9 | 115.8 | 90.2 | 125 | 0.96 | 181.8 | 0.98 | 1.8 | 282.5 | 2.02 | 2.1 | 1311 | 2.7 | 5.63 | 24.03 | 0.37 | 1.09 | 94.22 | 3.39 | 1.58 | 0.81 | 0.82 | 51.3 | 0.093 | 0.061 | 0.032 | 7.25 | 282.5 | 229.3 | 81.2 | 126.1 | 55 | 229.3 | 215.9 | 186.2 | 140.5 | 225.9 | 80.3